## 激光开料 (hidden)
台州星星光电科技有限公司
白片段---激光开料机技术要求
一、工艺流程设计：
机械手抓取原材→喷涂保护油墨→烘干（UV）→激光开料→自动分片→自动插盘→下料
序号 | 项目 | 备注 | 备注
1 | 入料 | 宽度2200mm，长度1700mm | 前端机械手抓取原材料放置传送带上
2 |  | 适用于玻璃的转运，含取纸功能；玻璃厚度0.5-5.0mm
3 | 喷涂油墨 | 传输宽度 1700mm，喷雾精度 ±1.5um，喷雾流量可调
4 | 烘干（UV） | 烘干区最高允许温度 80℃
5 | 激光切割 | 切割厚度 0.5-5.0mm（实际生产以1.1mm为主）
6 |  | 玻璃切割尺寸 1900mm*1500mm
7 |  | 重复定位精度 ±0.05mm
8 |  | 台面自动清除玻璃屑（带毛刷），需含气浮装置，集尘装置。
9 | 自动分片 | 重复定位精度 ±0.05mm
10 | 自动插盘 | 所有插料架外型尺寸达到一致，在±0.2mm范围内
11 |  | 玻璃片双面无划伤
二、技术要求：
序号 | 项目 | 备注 | 备注
1 | 工件尺寸(长*宽) | 8"-20" (200*100mm-500*300mm)
2 | 工件厚度 | 0.5-5.0mm
3 | 输送速度 | 50-1500CM/min（可调）
4 | 生产速度 | 10-15pcs/min（可调）
5 | 加工精度 | 矩形精度 ±0.05mm，异形精度 ±0.1mm
6 | 重复定位精度 | ±0.02mm
7 | 切割速度 | 0-18m/min（可调）
8 | 传输方式 | 滚轮
9 | 切割激光器 | 红外皮秒，波长1064nm
10 | 裂片激光器 | CO2，波长10.6nm
11 | 冷却方式 | 水冷
12 | 切割尺寸 | (200*100mm-500*300mm)
13 | 插料架尺寸 | 料架外形一致性在 范围内，且无扭曲；
14 | 料架精度 | 每个料架定位基准保证统一性，料架整套变形度控制在 。
15 | 操作面板 | 机器安装产能计算表
16 | 外观 | 切割后玻璃外观要求崩边≤0.1mm
17 | 程序密码保护 | 进入操作界面及修改参数分别写有密码保护功能，防止随意更改参数
三、外观要求：
序号 | 项目 | 验证标准 | 备注
1 | 外观 | 崩边≤0.1mm，不允许裂片
2 | 切割良率 | ＞99.8%

## 20T纯水设备
台州星星光电科技有限公司
20T超纯水设备方案
工艺流程 |  |  | 超纯水流程：自来水-原水箱-原水泵--絮凝剂-多介质过滤器-活性炭过滤器--阻垢剂/还原剂-保安过滤器-一级高压泵-一级RO装置-一级产水箱-二级高压泵-二级RO装置-二级水箱-EDI增压泵-UV杀菌器-膜滤器-EDI装置-氮封水箱-超纯水供水泵-TOC脱除器-抛光混床-终端膜滤器-纯水用水点 化学清洗：清洗水箱-清洗水泵-清洗过滤器-RO/EDI系统
出水标准 |  |  | 超纯水20T：1级RO产水电导率：≤10us/cm、2级RO产水电导率：≤5us/cm、EDI产水电阻率: ≥15MΩ.cm、出水标准电阻率： ≥18MΩ.cm
基本要求 |  |  | 水泵：南方泵业；尽量选型立式泵，RO膜品牌：美国陶氏BW30-400；EDI模块：西门子；抛光树脂品牌：罗门哈斯UP6150；活性炭：精致果壳活性炭；纯水、超纯水供给需要恒压控制，水箱配有液位装置、设备进出都需要安装压力表；出水水质：≥18MΩ.COM，就地控制和全自动控制，PLC s7-1500，含触摸屏水泵含回讯器触摸屏上显示，ABB/施耐德/西门子变频器，终端日本积水
市政水预处理 | 原水箱 | 体积 | 20m³
|  | 数量 | 1台
|  | 尺寸 | ∅2700×H3900mm
|  | 材料 | PE
| 原水泵 | 数量/品牌 | 2台，1用1备，杭州南方
|  | 数量 | 2台
|  | 流量 | 35m³/h
|  | 扬程 | 33m
|  | 功率 | 5.5KW
| 絮凝添加 | 数量 | 1套
|  | 品牌 | SEKO
|  | 药桶/材质 | 200L,PE
| 多介质过滤器 | 尺寸 | ∅2000×H2800mm
|  | 数量 | 1台
|  | 填料高度、重量 | 高度：1200mm，填料重量：5800kg
|  | 罐体厚度 | 8mm厚碳钢罐体，衬胶厚度3+2mm，封头厚度12mm
|  | 材质 | 碳钢衬胶
| 活性炭过滤器 | 尺寸 | ∅2000×H2800mm
|  | 数量 | 1台
|  | 填料高度、重量 | 高度：1200mm，填料重量：活性炭2000kg，石英砂1000kg
|  | 罐体厚度 | 8mm厚碳钢罐体，衬胶厚度3+2mm，封头厚度12mm
|  | 材质 | 碳钢衬胶
RO反渗透系统 | 还原剂 | 品牌 | SEKO
|  | 数量 | 1套
|  | 药桶 | 200L,PE
| 阻垢装置 | 品牌 | SEKO
|  | 数量 | 1套
|  | 药桶 | 200L,PE
| 保安过滤器 | 数量 | 1台
|  | 材质 | SS304不锈钢
|  | 处理精度 | 5um
|  | 滤芯材料 | PP
| 一级高压泵 | 保护装置 | 配变频器
|  | 数量/品牌 | 1台，杭州南方
|  | 流量 | 35m³/h
|  | 扬程 | 120m
|  | 功率 | 18.5KW
| 一级RO装置 | 品牌 | 美国杜邦
|  | 规格 | BW30-400
|  | RO膜数量 | 30支
|  | RO壳数量 | 5芯装6支
| 一级RO水箱 | 体积 | 20m³
|  | 数量 | 1台
|  | 尺寸 | ∅2700×H3900mm
|  | 材料 | PE
| PH调节加药装置 | 品牌 | SEKO
|  | 数量 | 1套
|  | 药桶 | 200L,PE
| 二级高压泵 | 保护装置 | 高低压保护开关
|  | 数量/品牌 | 1台，杭州南方
|  | 流量 | 26m³/h
|  | 扬程 | 125m
|  | 功率 | 15KW
| 二级RO装置 | 品牌 | 美国杜邦
|  | 规格 | BW30-400
|  | RO膜数量 | 20支
|  | RO壳数量 | 5芯装4支
| 二级RO水箱 | 体积 | 20m³
|  | 数量 | 1台
|  | 尺寸 | ∅2700×H3900mm
|  | 材料 | PE
| 化学清洗系统 | 清洗水箱 | 1000L，PE
|  | 药洗过滤器 | SS304不锈钢
|  | 清洗水泵 | 流量24m³/h，扬程30m，4.0KW，数量1台
EDI系统 | EDI给水泵 | 保护装置 | 高低压保护开关
|  | 数量/品牌 | 2台，1用1备，杭州南方
|  | 流量 | 22m³/h
|  | 扬程 | 55m
|  | 功率 | 5.5KW
| UV杀菌器 | 数量 | 1台
|  | 流量 | 22m³/h
|  | 过流材质 | SS304不锈钢
|  | 波长 | 254nm
| 精密过滤器 | 数量 | 1台
|  | 材质 | SS304不锈钢
|  | 处理精度 | 40"×12芯，0.45um
| EDI主机 | 数量 | 1套
|  | 流量 | 20m³/h
| EDI模块 | 数量 | 4台，西门子IONPURE，型号IPLXM45Z
|  | 流量 | 20m³/h
| 纯水箱 | 体积 | 20m³
|  | 数量 | 1台
|  | 尺寸 | ∅2700×H3900mm
|  | 材料 | FRP
| 氮封装置 | 数量 | 1套 | 不需要额外配备制氮机
|  | 纯度 | 99.99%
|  | 流量 | 20标方每小时
终端抛光循环供水系统 | 超纯水供水泵 | 保护装置 | 变频器供水
|  | 数量/品牌 | 2台，1用1备
|  | 流量 | 26m³/h
|  | 扬程 | 55m
|  | 功率 | 7.5KW
| TOC脱除器 | 数量 | 1台
|  | 流量 | 26m³/h
|  | 过流材质 | SS316不锈钢
|  | 波长 | 185nm
| 抛光混床 | 流量 | 26m³/h
|  | 树脂罐 | 2个
|  | 抛光树脂 | 500L
| 终端膜滤器 | 数量 | 1台
|  | 折叠滤芯 | 40"×0.1um×12支
|  | 型号 | SS316不锈钢，40"×12芯
.
.B