## 激光开料 (hidden)
台州星星光电科技有限公司
白片段---激光开料机技术要求
一、工艺流程设计：
机械手抓取原材→喷涂保护油墨→烘干（UV）→激光开料→自动分片→自动插盘→下料
序号 | 项目 | 备注 | 备注
1 | 入料 | 宽度2200mm，长度1700mm | 前端机械手抓取原材料放置传送带上
2 |  | 适用于玻璃的转运，含取纸功能；玻璃厚度0.5-5.0mm
3 | 喷涂油墨 | 传输宽度 1700mm，喷雾精度 ±1.5um，喷雾流量可调
4 | 烘干（UV） | 烘干区最高允许温度 80℃
5 | 激光切割 | 切割厚度 0.5-5.0mm（实际生产以1.1mm为主）
6 |  | 玻璃切割尺寸 1900mm*1500mm
7 |  | 重复定位精度 ±0.05mm
8 |  | 台面自动清除玻璃屑（带毛刷），需含气浮装置，集尘装置。
9 | 自动分片 | 重复定位精度 ±0.05mm
10 | 自动插盘 | 所有插料架外型尺寸达到一致，在±0.2mm范围内
11 |  | 玻璃片双面无划伤
二、技术要求：
序号 | 项目 | 备注 | 备注
1 | 工件尺寸(长*宽) | 8"-20" (200*100mm-500*300mm)
2 | 工件厚度 | 0.5-5.0mm
3 | 输送速度 | 50-1500CM/min（可调）
4 | 生产速度 | 10-15pcs/min（可调）
5 | 加工精度 | 矩形精度 ±0.05mm，异形精度 ±0.1mm
6 | 重复定位精度 | ±0.02mm
7 | 切割速度 | 0-18m/min（可调）
8 | 传输方式 | 滚轮
9 | 切割激光器 | 红外皮秒，波长1064nm
10 | 裂片激光器 | CO2，波长10.6nm
11 | 冷却方式 | 水冷
12 | 切割尺寸 | (200*100mm-500*300mm)
13 | 插料架尺寸 | 料架外形一致性在 范围内，且无扭曲；
14 | 料架精度 | 每个料架定位基准保证统一性，料架整套变形度控制在 。
15 | 操作面板 | 机器安装产能计算表
16 | 外观 | 切割后玻璃外观要求崩边≤0.1mm
17 | 程序密码保护 | 进入操作界面及修改参数分别写有密码保护功能，防止随意更改参数
三、外观要求：
序号 | 项目 | 验证标准 | 备注
1 | 外观 | 崩边≤0.1mm，不允许裂片
2 | 切割良率 | ＞99.8%

## 全自动钢化炉
台州星星光电科技有限公司
全自动钢化炉设计技术要求
一、工艺流程设计：
上料→预热→钢化→退火→化水池1→化水池2→下料→回流
序号 | 项目 |  | 备注 | 备注
1 | 整机 | 配置 | 3个钢化炉、2个预热/缓冷箱、1个周转箱、1个热水槽、1个冷水槽、1条回流线
2 |  | 槽体尺寸 | 1700mm(L)x1600mm(W)x1150mm
3 |  | 吊篮尺寸 | 1530mm(L)x1440mm(W)x950mm
4 |  | 吊篮数量 | 10个 | 2个缓存用
5 |  | 吊篮层高 | 以现有强化治具定，层高可便捷调节
6 |  | 接盐桶 | 750kg，7个桶/机 | 接废盐
7 |  | 整机尺寸 | L＜24m，W＜5.5m，H＜4.5m
8 | 预热/退火炉 | 加热功率 | ＜120kw ，功率可调（90分钟达到350℃）
9 |  | 内胆 | 内胆采用SUS304材料制作，板厚≥2mm。
10 |  | 框架 | 采用70*50*3扁通焊接。
11 |  | 保温棉 | 厚度≥400mm，预热后表面温度≤40℃。
12 |  | 起吊重量 | ＞3.5吨，上升时间≤20S，且速度可任意调节，采用链条驱动。
13 |  | 预热时间 | 90min可升温至350℃
14 |  | 缓冷时间 | 60min可缓冷至150℃以下
15 |  | 加热管 | 耐高温加热管 | 质保1年
16 |  | 抽盐装置 | 预热炉一侧加装全自动抽液泵。
17 |  | 密封性 | 采用单开门，温度差异±5℃
18 | 钢化炉 | 加热功率 | ＜100kw，功率可调
19 |  | 内胆 | 厚度＞10mm，SUS316不锈钢焊接，焊接符合一级焊缝标准。 | 质保5年不漏
20 |  | 框架 | 扁通焊接
21 |  | 外围板 | ＞1.5mm 厚 201 不锈钢板
22 |  | 加热管 | 熔盐时间≤12小时。采用耐高温管 | 质保1年
23 |  | 保温棉 | 厚度≥400mm，运行时表面温度≤40℃。
24 |  | 密封性 | 采用单开门，温度差异±2℃
25 | 化水池 | 功率 | ＜100kw，功率可调
26 |  | 槽体 | 采用SUS304材料制作，板厚≥3mm。
27 |  | 框架 | 采用60*60*3方通焊接。
28 |  | 加热时间 | 从常温加热到60℃用时≤120min
29 |  | 进出水口 | 水槽进水口为 1.5 寸，出水口为 2 寸
30 |  | 水路 | 每槽设置上部进水口，溢流口，底部排水口，配置进水阀，排水阀，
31 |  | 密封性 | 采用单开门。
32 | 回流线 | 功率 | ＜10kw，功率可调
33 |  | 承重 | 回流线承重＞3.5吨。
34 |  | 运行速度 | 运行速度＞10m/min，速度任意调节。
35 |  | 钢材 | 接触吊篮部分，采用SUS304材质制作。
36 | 输盐装置 | 功率 | ＜10kw，功率可调
37 |  | 钢材 | 接触物料处全部采用SUS304材质,机架部分采用普通碳钢。直径＞70mm
38 |  | 输出管道 | SUS304材质,直径＞150mm 壁厚＞3mm;
39 |  | 上料速度 | ＞5吨/小时
40 |  | 上料机 | 上料机由破碎电机、强推电机、绞龙电机组成 上料机带破损功能，破碎功率2.2KW，上面网格100mm*100mm，能顺利进入，就可以通过破碎滚筒破碎，破碎颗粒少于30mm，通过水平传送绞龙强行推入倾斜绞龙中，
41 | 电器系统 | 电器元器件 | 所有电器元器件开关、电源、电缆等，厂家承若符合相关认证(CCC/CE/UL等)
42 |  | 电压 | 电压等级，频率与国家标准相符；
43 |  | 电气元器件 | 所有超出24V电气元器件外壳上必须标有警示牌；外部期间接线口不能露明线， 且线缆部分需配备保护罩。
44 |  | 操作系统 | 每种端口都有备用端口触摸屏操作界面建立历史数据库， 操作权限保护，警报记录，操作记录，工艺参数，温度曲线都可记录，导出。温度达到设定温度开始计时
45 |  | 操作面板 | 单独操作面板：指示灯要求设置齐全，不同功能的指示灯，使用不同颜色;具 体要求为:电源指示灯--绿色，故障灯--红色;按钮开关设置齐全，能够独立运行的部件，都应有相应的手动操作按钮(或置于HMI操作界面中);操作面板上的指示灯、按钮开关等，要有明确的名称指示标牌，并要可靠固定。
46 |  | 端口 | AGV/MES系统端口预留
二、性能要求：
序号 | 项目 | 验收标准 |  | 备注
1 | 外观 | 台灯下（光照度1200Lux）目视不可有印迹、脏污
2 | 良率 | ≥99.5%
3 | 钢化性能 | 同炉生产CS值差异在30map内，DOL值差异±1um
4 | 翘曲 | 钢化密封性好，钢化后500*300*1.1mm尺寸产品，翘曲≤0.3mm